## 工作表1
题目 | 正确答案 | 选项A | 选项B | 选项C | 选项D
人类可听到的声音频率范围是多少？ | D | 0-20Hz | 20-20kHz | 20kHz-20MHz | 20Hz-20kHz
以下哪项不是超声波的特征？ | B | 高频率 | 长波长 | 能穿透材料 | 高能量
钢中的声速通常是多少？ | C | 343 m/s | 1500 m/s | 5900 m/s | 7200 m/s
超声波检测的主要优点是什么？ | C | 不需要耦合介质 | 只能检测表面缺陷 | 无损 | 灵敏度低
在超声波检测中，'衰减'指的是什么？ | A | 波的能量减少 | 波的反射 | 波幅增加 | 波的生成
超声波检测中耦合介质的主要作用是什么？ | B | 增加波速 | 促进波的传输 | 减小波幅 | 吸收波
在超声波传播中，哪种材料属性是关键的？ | A | 密度 | 电阻 | 磁性 | 颜色
在以下哪个行业中，超声波检测被广泛用于检测焊缝？ | B | 纺织 | 汽车制造 | 食品加工 | 软件
纵波和横波的主要区别是什么？ | A | 质点运动方向 | 波长 | 速度 | 频率
以下哪项不影响超声波的传播？ | C | 材料密度 | 材料温度 | 材料颜色 | 材料弹性
工业应用中使用的超声波频率范围通常是多少？ | B | 20-20kHz | 20kHz-20MHz | 20MHz-200MHz | 200MHz-2GHz
哪种超声波检测方法使用两个换能器，一个发射一个接收？ | A | 透射法 | 脉冲回波法 | 共振法 | 反射法
'压电效应'是指什么？ | B | 材料在应力下产生热量 | 材料在应力下产生电荷 | 材料吸收声波 | 材料反射声波
在超声波检测中，DAC曲线的作用是什么？ | B | 测量波的频率 | 修正信号衰减 | 显示波幅 | 计算材料密度
在超声波检测中，哪种缺陷最可能引起强反射？ | B | 表面粗糙度 | 内部空洞 | 材料密度变化 | 温度梯度
在校准超声波检测设备时，通常不调整哪个参数？ | D | 频率 | 增益 | 材料声速 | 温度
超声波检测在航空工业中的常见应用是什么？ | B | 测试软件 | 检测复合材料 | 监测燃油水平 | 检查轮胎压力
以下哪种波不是用于超声波检测的？ | D | 纵波 | 横波 | 表面波 | 无线电波
超声波脉冲回波法的原理是什么？ | C | 吸收声波 | 传输声波 | 反射声波 | 衍射声波
哪项因素会影响超声波的衰减？ | D | 材料密度 | 晶粒尺寸 | 材料温度 | 以上都是
在超声波检测中，A扫描显示什么？ | C | 二维图像 | 三维图像 | 波幅与时间图 | 颜色编码缺陷图
脉冲回波法的主要限制是什么？ | C | 对小缺陷高度敏感 | 无法检测深层缺陷 | 难以识别表面缺陷 | 无法确定缺陷大小
在超声波检测中，耦合剂的常见用途是什么？ | B | 清洁表面 | 增强信号传输 | 保护探头 | 校准设备
相控阵超声波检测的主要优点是什么？ | C | 成本高 | 操作复杂 | 高分辨率成像 | 应用有限
剪切波最适合检测哪种缺陷？ | C | 表面缺陷 | 次表面缺陷 | 与波垂直的内部裂纹 | 孔隙
超声波测厚仪可以评估什么？ | D | 表面光洁度 | 材料成分 | 涂层厚度 | 材料厚度
在超声波探伤设备中，哪部分用于产生超声波？ | A | 信号发生器 | 放大器 | 处理器 | 显示器
以下哪种超声波探伤仪器显示方式提供了二维图像表示？ | B | A扫描 | B扫描 | C扫描 | 以上都是
便携式超声波探伤仪的主要优点是什么？ | A | 轻便和便携性 | 高级功能和强大数据处理能力 | 适合实验室环境 | 适合大面积检测
在超声波探伤设备中，放大器的主要功能是什么？ | A | 增强从探头接收到的微弱信号 | 转换信号为超声波 | 显示检测结果 | 产生电振荡信号
哪种扫描提供了材料表面以下的缺陷分布平面视图？ | C | A扫描 | B扫描 | C扫描 | D扫描
超声波探伤设备的显示器主要用于什么？ | B | 转换电信号为超声波 | 显示检测结果 | 放大信号 | 产生电振荡信号
哪种超声波探伤仪器类型适合在现场应用和难以接近的检测区域使用？ | B | 固定式探伤仪 | 便携式探伤仪 | 台式探伤仪 | 实验室探伤仪
在超声波探伤设备中，处理器的主要作用是什么？ | C | 增强信号 | 转换信号 | 分析和处理信号 | 显示信号
已知超声波纵波倾斜入射到有机玻璃/钢界面，已知有机玻璃中的声速为CL1=2730 m/s，钢中纵波声速为CL2=5900 m/s横波声速为CS2=3230 m/s。请计算第一临界角。 | A | 27.6 | 45 | 57.7 | 60
已知超声波纵波倾斜入射到有机玻璃/钢界面，已知有机玻璃中的声速为CL1=2730 m/s，钢中纵波声速为CL2=5900 m/s横波声速为CS2=3230 m/s。请计算第二临界角。 | C | 27.6 | 45 | 57.7 | 60
横波检测法中，利用斜探头产生横波的入射角应在什么范围内？ | C | 10°-20° | 30-50° | 30-80° | 80-90°
横波检测法主要应用于哪种检测？ | B | 金属内部缺陷 | 焊缝裂纹 | 高衰减材料检测 | 薄壁材料
超声波检测中，气孔缺陷的回波高度与什么有关？ | C | 气孔的深度 | 气孔的宽度 | 气孔的大小 | 气孔的形状
焊接裂纹对超声波的方向非常敏感，在哪种情况下裂纹会产生较强的反射回波？ | B | 波束与裂纹平行时 | 波束与裂纹垂直时 | 波束与裂纹成45度时 | 波束与裂纹成30度时
夹渣缺陷在探头转动时，回波波幅波动如何？ | B | 波动较大 | 波动较小 | 无波动 | 波动不定
未熔合缺陷的回波高度通常如何？ | C | 较小 | 不变 | 较大 | 消失
在检测焊接裂纹时，为什么需要改变探头的角度？ | A | 确保超声波与裂纹垂直交叉 | 减少噪音干扰 | 提高检测速度 | 增加回波强度
未熔合缺陷在焊缝两侧检测时的反射波幅如何？ | B | 相同 | 不同 | 无变化 | 不确定
焊接裂纹缺陷的静态波形通常表现为？ | D | 单一回波 | 无回波 | 杂波 | 多重回波
夹渣缺陷的静态波形特征是？ | A | 波形较宽，主峰侧有小峰存在 | 波形较窄，主峰侧无小峰 | 波形不规则，主峰侧无小峰 | 波形不变，主峰侧有小峰
在进行超声波检测时，分析回波的特征不包括以下哪一项？ | D | 回波的幅度 | 回波的宽度 | 回波的形状 | 检测环境的温度
多重回波的存在可能指示着哪种缺陷？ | C | 气孔 | 夹渣 | 裂纹 | 未熌合